## Sheet1
Parameter |  |  |  |  | 7A |  |  | 备注 | 途径
Items | Unit | Nominal | + | - | Actual
[5 empty] | 修改前 | 修改后 | 修改时间
Iron temperature | ℃ | 500 | 20 | 20 | 500 |  |  | 电烙铁温度2个A/B轴各1个 | plc
Current Density | A/mm2 | 425 | 25 | 25 | 410 |  |  | 电流密度2个A/B轴各1个 | 表格 | SetValue_CurrentDensity
Bonding temperature | ℃ | 80 | 5 | 5 | 80 |  |  | bonding温度2个A/B轴各1个 | 表格 | SetValue_BondingTemperature
Mandrel highest temperature | ℃ | 45 | 3 | 3 | 48 |  |  | 模具温度2个A/B轴各1个 | 表格 | Tool_Temp
Tension | gf | 110 | 10 | 10 | 109 |  |  | 张力14个A/B轴各7个，张力器目前只有1个 | plc
Gap1 | mm | NA | 0.01 | 0 | 0.201 |  |  | 2个A/B轴各1个 | plc
Gap2 | mm | NA | 0.01 | 0 | 0.179 |  |  | 2个A/B轴各1个 | plc
Gap3 | mm | NA | 0.01 | 0 | 0.175 |  |  | 2个A/B轴各1个 | plc
Iron speed | mm/s | 7 | 1 | 1 | 6 |  |  | 2个A/B轴各1个 | plc
cooling time |  |  |  |  | 2 |  |  | 4个A/B轴各2个 | plc
Bonding Time |  |  |  |  | 2 |  |  | 2个A/B轴各1个 | 表格 | Bonding_Time
备注：每一片料将这些参数都记录下来
| A |  |  | B
| 地址 | 换算前 | 显示 | 地址 | 换算前 | 显示
Gap1 | d5402 | 2120 | 0.212 | d5412 | 2050 | 0.205 | 32位 | Int
GAP2 | d5404 | 1750 | 0.175 | d5414 | 1720 | 0.172 | 32位 | Int
GAP3 | d5406 | 1750 | 0.175 | d5416 | 1720 | 0.172 | 32位 | Int
冷却吹气上 | d463 | 10 | 1 | d483 | 10 | 1 | 16位 | Short
冷却吹气下 | d462 | 10 | 1 | d482 | 10 | 1 | 16位 | Short
Iron temperature | d1100 | 500 | 500 | d1101 | 500 | 500 | 16位 | Short
Current Density | 表格 | 410 | 410 | 表格 | 410 | 410
Bonding temperature | 表格 | 80 | 80 | 表格 | 80 | 80
Mandrel highest temperature | 表格 | 45 | 45 | 表格 | 45 | 45
Tension | d1106 | 110 | 110 | 无 | 无 | 无 | 16位 | Short
Iron speed | d5040 | 50000 | 5 | d5045 | 50000 | 5 | 32位 | Int
Bonding Time | 表格 | 2 | 2 | 表格 | 2 | 2